## 详细参数
社康窗帘隔帘采购清单
福田区泰然立城社区健康服务站-数量统计
序号 | 名称 | 数量 | 单位 | 详细参数
1 | 遮光布帘 | 150.58 | ㎡ | 1、以下项目需符合GB/T19817-2005基本安全标准： 1.1水洗尺寸变化率； 1.2干洗尺寸变化率； 1.3 pH值； 1.4甲醛含量； 1.5耐水色牢度 1.6耐干摩擦色牢度； 1.7耐湿摩擦色牢度； 1.8耐洗色牢度； 1.9耐干洗色牢度； 1.10断裂强力； 1.11可分解致癌芳香胺染料； 1.12异味。 2、基本技术标准： 2.1成分：100%聚酯纤维； 2.2织物密度（根/10cm）：经密≥1400 纬密≥200； 2.3纱线线密度：经纱≥14tex、纬纱≥33tex； 2.4单位面积质量（g/㎡）：≥300； 2.5厚度（mm）：≥1.00 2.6耐氯化水色牢度（级）：变色≥4级； 2.7耐次氯酸盐漂白色牢度（级）：≥4级； 2.8防紫外线性能：UPF≥1800，T(UVA）AV≤0.06%，T(UVB）AV≤0.06%； 3、绿色产品环保标准：需符合GB/T18885-2020标准： 3.1致癌染料； 3.2富马酸二甲酯； 3.3邻苯基苯酚； 3.4致敏染料；
2 | 医用隔帘 | 111.8 | m | 1、以下项目须符合GB/T 19817-2005安全标准： 1.1甲醛含量； 1.2 pH值； 1.3可分解致癌芳香胺染料； 1.4异味； 1.5胀破强度； 1.6水洗尺寸变化率； 1.7干洗尺寸变化率； 1.8耐干洗色牢度； 1.9耐洗色牢度； 1.10耐光色牢度； 1.11耐水色牢度； 1.12耐湿摩擦色牢度； 1.13耐干摩擦色牢度。 2、基本技术标准： 2.1成分：100%聚酯纤维；遮光率≥90%； 2.2平方米干燥重量（g/㎡）：≥220，厚度（mm）：≥0.8； 2.3断裂强力（N）：纵向≥400、横向≥700，耐磨性能（次）：≥20000； 2.4胀破强度(kPa)：≥450；折痕回复性折痕回复角（°）（垂直法）：纵向折痕回复角≥100、横向折痕回复角≥120、总折痕回复角≥225； 2.5透气率(mm/s)≥800，符合GB/T 5453-1997检测标准； 2.6耐次氯酸盐漂白色牢度(级)≥4级； 2.7耐氯化水色牢度(级)(级)≥4级 2.8远红外性能：远红外发射率≥0.9，远红外辐射温升（℃）≥2.0； 2.9具有易去污性。 3、绿色产品环保标准：符合GB/T18885-2020标准： 3.1有机锡化合物； 3.2可萃取重金属； 3.3邻苯基苯酚； 3.4富马酸二甲酯； 3.5致敏染料； 3.6致癌染料；
3 | 卷帘 | 2.72 | ㎡ | 1、以下项目需符合GB/T 19817-2005标准： 1.1甲醛含量； 1.2 pH值； 1.3异味； 1.4可分解致癌芳香胺染料； 1.5水洗尺寸变化率； 1.6耐洗色牢度； 1.7耐干洗色牢度； 1.8耐水色牢度； 2、基本技术标准： 2.1成分：100%聚酯纤维； 2.2单位面积质量（g/㎡）：≥200； 2.3断裂强力（N）：经向≥1000、纬向≥400； 2.4织物密度（根/10cm）：经密≥200，纬密≥200； 2.5厚度（mm）：≥0.5； 2.6纱线线密度：经纱①≤43tex（≤390D），经纱②≤70tex（≤600D）；纬纱≤19tex（≤160D）； 2.7耐磨性能（次）：≥12000； 2.8遮光率（%）：≥90； 2.9纱线抗滑移（mm）：经纱滑移量≤2.0，纬纱滑移量≤2.0； 2.10远红外性能：远红外发射率≥0.9，远红外辐射温升（℃）≥1.5； 2.11折痕回复性/折痕回复角（°）：经向折痕回复角≥120，纬向折痕回复角≥120，总折痕回复角≥240； 2.12透气率（mm/s）:≥250； 2.13耐氯化水色牢度（级）：变色≥4，耐次氯酸盐漂白色牢度(级)：变色≥4，耐干、湿摩擦色牢度（级）≥4； 3、绿色产品环保标准：需符合GB/T18885-2020标准： 3.1可萃取重金属； 3.2邻苯基苯酚； 3.3杀虫剂总量； 3.4致癌染料； 3.5有机锡化合物；
4 | 轨道 | 77.605 | m | 1、基本安全标准： 1.1产品质量检测依据GB/T 5237.4-2017《铝合金建筑型材第4部分：喷粉型材》； 1.2材质：铝合金，装置静音条； 1.3规格：宽≥15mm、高≥10mm，壁厚≥0.8mm；韦氏硬度：≥10HW。 2、基本技术标准： 2.1外观质量：型材装饰面上的膜层应平滑、均匀，允许有轻微的桔皮现象，不准许有皱纹、流痕、鼓泡、裂纹等影响使用的缺陷； 2.2轨道滑轮采用塑钢材质；每米轨道配不少于6个滑轮及挂钩； 2.3力学性能:规定非比例延伸强度Rp0.2（N/mm2）≥180;抗拉强度R(N/mm2) ≥210;断后伸长率A50mm(%)≥11 2.4化学成分(%):Si/0.20～0.6，Fe/≤0.35，Cu/≤0.1，Mn/≤0.10，Mg/0.45～0.9，Cr/≤0.10，Zn/≤0.10，Ti/≤0.10。
5 | 布带挂钩（辅料） | 155.21 | m | 1、以下项目须符合GB/T 19817-2005安全标准： 1.1甲醛含量； 1.2 pH值； 1.3异味； 1.4可分解致癌芳香胺染料。 2、基本技术标准： 2.1成分：100%聚酯纤维； 2.2织物耐磨性能（次）：≥15000次； 2.3抗老化强力保持：长度方向≥90； 2.4断裂强力/(N)：长度方向≥2000； 2.5致敏染料（mg/kg）：未检出； 2.6致癌染料（mg/kg）：未检出。
6 | 隔帘走珠 | 448 | 个 | 1.材质：不锈钢+高强度塑料，经久耐用，单个承重≥50kg。
福田区沙嘴社区健康服务站新址-数量统计
序号 | 名称 | 数量 | 单位 | 详细参数
1 | 遮光布帘 | 197.23 | ㎡ | 1、以下项目需符合GB/T19817-2005基本安全标准： 1.1水洗尺寸变化率； 1.2干洗尺寸变化率； 1.3 pH值； 1.4甲醛含量； 1.5耐水色牢度 1.6耐干摩擦色牢度； 1.7耐湿摩擦色牢度； 1.8耐洗色牢度； 1.9耐干洗色牢度； 1.10断裂强力； 1.11可分解致癌芳香胺染料； 1.12异味。 2、基本技术标准： 2.1成分：100%聚酯纤维； 2.2织物密度（根/10cm）：经密≥1400 纬密≥200； 2.3纱线线密度：经纱≥14tex、纬纱≥33tex； 2.4单位面积质量（g/㎡）：≥300； 2.5厚度（mm）：≥1.00 2.6耐氯化水色牢度（级）：变色≥4级； 2.7耐次氯酸盐漂白色牢度（级）：≥4级； 2.8防紫外线性能：UPF≥1800，T(UVA）AV≤0.06%，T(UVB）AV≤0.06%； 3、绿色产品环保标准：需符合GB/T18885-2020标准： 3.1致癌染料； 3.2富马酸二甲酯； 3.3邻苯基苯酚； 3.4致敏染料；
2 | 医用隔帘 | 94.6 | m | 1、以下项目须符合GB/T 19817-2005安全标准： 1.1甲醛含量； 1.2 pH值； 1.3可分解致癌芳香胺染料； 1.4异味； 1.5胀破强度； 1.6水洗尺寸变化率； 1.7干洗尺寸变化率； 1.8耐干洗色牢度； 1.9耐洗色牢度； 1.10耐光色牢度； 1.11耐水色牢度； 1.12耐湿摩擦色牢度； 1.13耐干摩擦色牢度。 2、基本技术标准： 2.1成分：100%聚酯纤维；遮光率≥90%； 2.2平方米干燥重量（g/㎡）：≥220，厚度（mm）：≥0.8； 2.3断裂强力（N）：纵向≥400、横向≥700，耐磨性能（次）：≥20000； 2.4胀破强度(kPa)：≥450；折痕回复性折痕回复角（°）（垂直法）：纵向折痕回复角≥100、横向折痕回复角≥120、总折痕回复角≥225； 2.5透气率(mm/s)≥800，符合GB/T 5453-1997检测标准； 2.6耐次氯酸盐漂白色牢度(级)≥4级； 2.7耐氯化水色牢度(级)(级)≥4级 2.8远红外性能：远红外发射率≥0.9，远红外辐射温升（℃）≥2.0； 2.9具有易去污性。 3、绿色产品环保标准：符合GB/T18885-2020标准： 3.1有机锡化合物； 3.2可萃取重金属； 3.3邻苯基苯酚； 3.4富马酸二甲酯； 3.5致敏染料； 3.6致癌染料；
3 | 玻璃贴膜 | 5.86 | ㎡ | 1、PET材质加厚磨砂膜，厚度≥0.2mil，隐私效果好，无异味、不起泡、耐酸、碱 。 紫外线阻隔率（UV CUT）≥90%，可见光穿透力（VLT）16-18%，红外线阻隔率（IR CUT）≥80%，耐刮层硬度≥2H，节能等级不低于CTC/TVg-0P07划分节能等级1级。
4 | 轨道 | 84.21 | m | 1、基本安全标准： 1.1产品质量检测依据GB/T 5237.4-2017《铝合金建筑型材第4部分：喷粉型材》； 1.2材质：铝合金，装置静音条； 1.3规格：宽≥15mm、高≥10mm，壁厚≥0.8mm；韦氏硬度：≥10HW。 2、基本技术标准： 2.1外观质量：型材装饰面上的膜层应平滑、均匀，允许有轻微的桔皮现象，不准许有皱纹、流痕、鼓泡、裂纹等影响使用的缺陷； 2.2轨道滑轮采用塑钢材质；每米轨道配不少于6个滑轮及挂钩； 2.3力学性能:规定非比例延伸强度Rp0.2（N/mm2）≥180;抗拉强度R(N/mm2) ≥210;断后伸长率A50mm(%)≥11 2.4化学成分(%):Si/0.20～0.6，Fe/≤0.35，Cu/≤0.1，Mn/≤0.10，Mg/0.45～0.9，Cr/≤0.10，Zn/≤0.10，Ti/≤0.10。
5 | 布带挂钩（辅料） | 168.42 | m | 1、以下项目须符合GB/T 19817-2005安全标准： 1.1甲醛含量； 1.2 pH值； 1.3异味； 1.4可分解致癌芳香胺染料。 2、基本技术标准： 2.1成分：100%聚酯纤维； 2.2织物耐磨性能（次）：≥15000次； 2.3抗老化强力保持：长度方向≥90； 2.4断裂强力/(N)：长度方向≥2000； 2.5致敏染料（mg/kg）：未检出； 2.6致癌染料（mg/kg）：未检出。
6 | 隔帘走珠 | 379 | 个 | 1.材质：不锈钢+高强度塑料，经久耐用，单个承重≥50kg。